## Лист1
Время | Т обр | Пирометр |  | As Х |  |  | Si 1 | Al 2 | Ga 4 | In 5 | Al 6 | Ga 7 | Si 8 | Примечания | P кр | As часы
|  | О | З | рез | труба | вент | [9 empty] | 0
25.02.11 | Вскрытие. Загружены источники. 1 — пусто, Al2 — 0 г, 3 — пусто, Ga4 — 30 г, In5 — 20 г, Al6 — 4.5 г, Ga7 — 30 г, Si8 — 4 шт, As9 — 2.5 кг
Параматры луча эл.пушки: Y=5.28, X=6.32, G=2.3, F=4.48, U=15 кВ, I=1.42 А. Дифракция наблюдается в позиции РМ 3.75. Сход окисла: 45% мощности на РМ, ТП=613, U=82В, I=4А, Откалиброван пирометр. Верхняя точка наблюдения Д = 3.15 нижняя точка - до упора вниз видна Д
15.03.11 | Отжиг источников с азотом
16:25 | 5% |  |  | 5% | 5% |  |  | 3% | 3% | 3% | 3% | 3% | 3% | источники были перепутаны. Отсутсвует канал для Si8. Временно питание Si8 переключено на канал №1
| 50% |  |  | 28% | 25% |  |  |  | 80% | 35% |  | 82.5% | 43%
| 900 |  |  | 370 | 940 |  |  |  | 1100 | 700 |  | 1100 | 1100
1:00 | [8 empty] | O |  |  | O
1:30 | [8 empty] | З |  |  | З | O
2:00 | [5 empty] | O | [6 empty] | З
2:30 | [5 empty] | З
[14 empty] | наихудший вакуум после отжига | 5.5(-5)
PC11-01-01-01
16.03.11
9:10 | Проведена настройка PID-законов Ga4 (1070), Ga7 (1070), In5 (750), Si8 (1000) (для канала№1)
Отсутсвует безударное переключение при включении СА!!!! При включении СА скачком устанавливает последние установленные в ней значения!
Отсутсвует возможность наблюдать значение величины мощности каналов на графике.
Отсутсвует безударное переключение при переключении Т-Р!!!! При переключении режима скачком устанавливается последние установленное значение в том режиме на который происходит переключение!
Сломалась ручка ЛМ КПП-КР
Проведена настройка PID-законов As11
Калибровочный образец K3 (б.у)
окисел был согнан неизвестно когда
16:09 |  |  |  | 330 | 11% | [9 empty] | 2.2(-7)
| 573 |  | 404 |  | 512
16:13 | 35% |  |  |  |  | 200 | [8 empty] | 3(-7)
16:18 | 643 |  | 462 |  |  | 300
16:32 | [5 empty] | max | [8 empty] | 1.1
16:39 |  |  |  | ↑340 | [10 empty] | 1.5
16:58 |  |  |  | ↑350 | [10 empty] | 2.2
17:20 | 40% |  | 501 |  |  | 300 | [5 empty] | O/980 |  | мало Ga | 5.6
17:21 | [14 empty] | 4.7
17:28 | [11 empty] | O/1070 |  | осциллирует на глаз, скорость более 1, на глаз
17:30 |  | 505 | [9 empty] | O/1060 |  |  | 3
Ga7(1060)=1.43-1.63 (3.75) по секундомеру
[12 empty] | 1050 |  | Ga7(1050)=1.43 (3.75) по секундомеру
[12 empty] | 1040 |  | Ga7(1040)=0.99 (3.75) по секундомеру | 6.3
Ga7(1040)=1,03 (3.75)
[6 empty] | 250 | [7 empty] | Ga7(1038)=1 (3.75) | 15
[6 empty] | 220 | [7 empty] | Ga7(1070)=1,84 (3.75) | 14
[14 empty] | Ga7(1082)=2,27 (3.75) 4-х через 2-3 сек | 9,7(-6)
[14 empty] | Ga7(1090)=2,59 2x | 13
Ga7(1100)=3,11 2x
[6 empty] | 200 | [7 empty] | Ga7(1100)=3,59 4x на 2 сек
[14 empty] | Ga7(1038)=0,98 2x | 7,4(Закр)
Ga7(1050)=1,26 2x
Ga7(1060)=1,51 2x
Ga7(1065)=1,7 2x
[6 empty] | 150 | [7 empty] | Ga7(1070)=1,85 2x
Ga7(1075)=2,03 4x на 5 сек
Официальный As 15
B1/D1085-6 3'' пустой на Холл
22.22 | ↑
22.33 | 50%, 690 | 494→580 |  | 350 | 11% | 200 | [6 empty] | ↑ | сошёл, откалиброван
52%
22.43 | 55%, 755 |  | 612
22.57 | 45%,680 | 550 |  |  |  | 250 | [5 empty] | 1038/О |  |  | 15
23.02 | 43%,702 | 556 | [12 empty] | 15
23:26 | 681 | 545 | [12 empty] | 15
17.03.11
0:12 | 679 | 543
1:00 | 678 | 541 |  |  |  | 260 | [8 empty] | 14
7:20 | 671 | 532 |  |  |  | 250 | [8 empty] | 16
8:05 | 671 | 532 | [12 empty] | 15
44%
8:51 | 43%,679 | 535
10:12 | 667 | 630 | [12 empty] | 15
10:57 | [11 empty] | З
B2/С9910-42 2'' Холл Tsi=1000C
14:10 | ↑
15:16 | 41.5%, 663 | 516→580 |  | 350 | 11% | 230 | [6 empty] | ↑ | сошёл, откалиброван
15:25 | 44%,716 |  | 608
15:37 | 38%,643 | 568 |  |  |  | 250 | [5 empty] | 1038/О |  |  | 15
15:51 | 37%,630 | 560 | [12 empty] | 15
16:07 | 36.5%,630 | 561 | [10 empty] | 1000/О |  | 15
16:30 | 616 | 555 | [12 empty] | 15
17:30 | 617 | 555 | [12 empty] | 15
18:07 | [11 empty] | З | З
Отжиг источников без азота
10:25 | 40% |  |  | 15% | 10% |  |  |  | 600 |  | 407 | 600 | 600 |  | 4(-6)
10:32 | 30% | [12 empty] | Сгон окисла 3 проверка Blade.csv | 4(-4)
При переводе СА в автоматический режим параметры обнуляются или подгоняются по температуре, хотя изначально заданы в мощности !
Не работает smooth и открытие-закрытие заслонок в рецепте !
Исправлено множество ошибок СА. Smotth в рецепте пока неработает.
21.03.11 | Отжиг источников с азотом
8:30 | [13 empty] | пущена вода
8:42 | 5% |  |  | ↑ | 10% |  |  | 5% | 5% | 5% | ↑ | 5% | 5% |  | 7.6(-8)
21:30 | [10 empty] | 665 |  |  | стоп
22:20 | [10 empty] | 35.3%,678 |  |  | стоп,заливка криопанелей
23:00 | [8 empty] | ↑ | ↑ |  | ↑ | ↑ |  | 2,2(-7)
22.03.11
0:00 | 50% |  |  | 28% | 25% |  |  |  |  | O/800
0:30 | 850 |  |  | 350 | 940 |  |  |  | 1100/О | З |  | 1100/О
1:00 |  |  |  | 370 | 900 | O |  |  | З |  |  | З | 1200
1:30 | [5 empty] | З |  |  |  |  | 1100/О |  |  |  | 1.2(-5)
2:00 | [10 empty] | З
ПеренастроеныPID-законы на Si (вручную, автотюнинг не работает).
Внимание! Управление Si заслонкой осуществляется с заслонки №8!!! А температурой управляет канал №1 (временно)
PC11-01-01-02
Калибровочный образец K4
10:45 | ↑
Д не видно
Калибровочный образец K3 (б.у)
12:12 | ↑
[12 empty] | 1038/О |  | Ga7(1038)=0,92 (3.75)
Ga7(1040)=0,87 (3.75)
Ga4(1050)=0.64 (3.75)
Ga7(1045)=0,97 (3.75)
Ga4(1060)=0.74 (3.75)
Ga7(1047)=0,97 (3.75)
Ga4(1070)=0.94 (3.75)
Ga7(1047)=1,11 (3.75)
Ga7(1045)=1,15 (3.75)
Ga7(1040)=1,00 (3.75)
Ga4(1075)=1.05 (3.75)
Ga7(1040)=1,00 (3.75)
Ga4(1073)=0.99 (3.75)
Ga4(1073)=0.95 (3.75)
Ga7(1040)=0,99 (3.75)
Ga7(1041)=1,03 (3.75)
Ga4(1074)=1.01 (3.75)
Внимание! Заслонку в ростовой камере опускать не до конца, наблюдая в окно. В конечных позициях эту штуку клинит и надо ручками.
B3/С9910-43 2'' Холл Tsi=1000C 4 мкм
17:35 | ↑
18:05 | 41.5%, 636 |  | 575 | 350 | 11% | 230 | [7 empty] | сошёл
18:15 | 44%, 685 |  | 604
18:25 | 37% | [10 empty] | ↑
18:31 | 614 | 555 | [9 empty] | 1040/О |  |  | 12
Al6(1100)=0.05 (3.75)
Al6(1150)=0.15
Al6(1170)=0.22
Рост на 41%
Ростили холодно, т.к. При подъеме Т и закр As никакой 4-ки нет. Единичный Ga примерно совпадает, Al слегка покалибровали. P.S. Во всем разобрался Толя, все остальные бесполезны, задумайтесь!
19:23 | 41% |  |  |  |  | 250 | [5 empty] | 1040/О | ↑ |  | 15
19:32 | 678 | 586 | [12 empty] | 15
19:55 | 662 | 586 | [10 empty] | 1100/О |  | 15
21:14 | 683 | 588 | [12 empty] | 15
22:15 | 684 | 587 | [12 empty] | 15
23:40 |  | 587 | [12 empty] | 15
23:55 | [11 empty] | З | З
23.03.11 | Калибровочный образец K4
9:47 | 36%, 653 |  | 582 | 350 | 10% | 200 | [7 empty] | сошёл
9:50 | 38% |  |  |  |  | 250 | [7 empty] | Позиция образца 3.5
10:17 | 36%
1040/О
Ga7(1040)=0,87 (3.5)
Ga7(1040)=0,98 (3.5)
Ga7(1040)=1,01 (3.5)
Al2(1170)=0.25 (3.5)
Al2(1173)=0.26 (3.5)
Al2(1175)=0.27 (3.5)
Ga7(1020)=0,69 (3.5)
Ga4(1074)=1.02 (3.5)
Al2(1165)=0.23 (3.5)
Ga7(1024)=0,79 (3.5)
Al2(1164)=0.22 (3.5)
Ga4(1060)=0.73 (3.5)
[14 empty] | при открытом Ga4 | 11
[14 empty] | при открытом Ga7 | 7.4
Ga4(1062)=0.76 (3.5)
Ga4(1063)=0.74 (3.5)
Al2(1200)=0.45 (3.5)
Ga4(1065)=0.77 (3.5)
[8 empty] | 1210/О | [5 empty] | Al2(1210)=0.55 (3.5)
Al6 не разогреть выше 1210С -100% мощности
Ga4(1074)=0.92 (3.5)
Ga4(1078)=0.99 (3.5)
Ga4(1080)=1.04 (3.5)
Ga4(1079)=1.02 (3.5)
| 28% | 523 | 515 |  |  | 300 | [7 empty] | (800) InGaAs=0.96(0.87)=0.09 (3.5)
| 30% | 510 | 490 | [10 empty] | (810) InGaAs=0.98(0.91)=0.07 (3.5)
| 31%: | [12 empty] | (820) InGaAs=0.98(0.99)=0.09 (3.5)
(830) InGaAs=1.07(0.94)=0.13 (3.5)
Ga7(1040)=0,87 (3.5)
Ga7(1045)=0,94 (3.5)
Ga7(1045)=0,93 (3.5)
Ga7(1045)=0,99 (3.5)
(840) InGaAs=1.16(1.01)=0.15 (3.5)
| 28-31% | [12 empty] | (845) InGaAs=1.18(1.02)=0.16 (3.5)
|  | 536 | [11 empty] | (850) InGaAs=1.19(1.01)=0.18 (3.5)
|  | 530 | [11 empty] | (855) InGaAs=1.22(1.02)=0.2 (3.5)
(858) InGaAs=1.21(1.00)=0.21 (3.5)
(860) InGaAs=1.25(1.01)=0.24 (3.5)
(860) InGaAs=1.24(1.00)=0.24 (3.5)
(858) InGaAs=1.22(1.00)=0.22 (3.5)
[6 empty] | 100 | [7 empty] | Ga7(1045)=1,03 (3.5)
[14 empty] | загорелась 4-х через пару минут | 1.2
[6 empty] | 125 | [7 empty] | Ga7(1060)=1,29 (3.5) | 2.4
Ga7(1070)=1,55 (3.5)
Ga7(1075)= 4-х через 1 сек
Ga7(1071)=1,69??? (3.5) 4-х на 3-ей сек
[14 empty] | вакуум Ga7 (Ga4) | 2,4(4,9)
Ga7(1070)=1,55 (3.5) 4-х через 4 сек
[6 empty] | 150 | [7 empty] | Ga7(1075)=1,81 (3.5) | 3,3(7,1)
Ga7(1080)=2,17 (3.5)
Ga7(1085)=2,36 (3.5)
Ga7(1090)= 4-х через 1 сек
Ga7(1087)=2,35 (3.5)
Ga7(1088)=2,48 (3.5) 4-х на 5-ой сек
[6 empty] | 175 | [7 empty] | Ga7(1100)=3,04 (3.5) | 5,7(9,7)
Ga7(1105)= 4-х через 1 сек
Ga7(1102)=3,14 (3.5) 4-х через 7 сек
Ga7(1044)=1,14 (3.5)
Ga7(1040)=1,06 (3.5)
Ga7(1038)=1,01 (3.5)
B4 C9910-41 2'' 4E18 Tsi=1187C на Холл 2мкм
15:58 | ↑ | [12 empty] | Официальный As для Ga7=12 для Ga4=18
17:19 | 42% 672 | 586→580 |  | 350 | 10% | 250 | [5 empty] | ↑ |  | сошёл, откалиброван
| 45%,715 |  | 610
17:29 | ↓39%, | [10 empty] | 1038 |  |  | 18
17:39 | 659 | 567 | 564 |  |  | 245 | [5 empty] | 1038/О
17:42 | 38%,659 | 568 | [12 empty] | 12
17:46 | 647 | 561
17:59 | 642 | 558 | [11 empty] | случайно ненадолго открыл Si (T=1175), фигня
18:13 | 641 | 558 | [10 empty] | 1187/О |  | 12
18:42 | 645 | 564 | [11 empty] | колебания As были связыны с разгоном Al2 | 12
19:12 | 645 | 557 | [12 empty] | 12
20:00 | 646 | 558 | [12 empty] | 12
20:13 | [11 empty] | З | З
Ист Al2 100% -1230 C
23.03.11 | Отжиг источников без азота
8:00 | 30% |  |  | 15% | 5% |  |  | 5% | 500 | 500 | 500 | 500 | 500
24.03.11 | Вскрытие. Сняты все источники, кроме Si8. Подтянуты контакты, вылит Ga7. Добавлен канал №8.
[6 empty] | 35В, 13.4Аб 1325 С | [7 empty] | PID-законы для канла№8 скопированы с №1
04.04.11 | Разбит токовод Al6. Вскрытие. Заменён токовод на Al6.
11.04.11 | Отжиг источников с азотом
8:25 | [13 empty] | пущена вода
8:35 | 5% |  |  | ↑ | 5% |  |  | 5% | 5% | 5% | ↑ | 5% | 5% |  | 4.1(-8)
[11 empty] | 665 |  |  | стоп
[11 empty] | 35.3%,678 |  |  | стоп,заливка криопанелей
[9 empty] | ↑ | ↑ | ↑ | ↑ | ↑ |  | 2,2(-7)
19:30 | 50% |  |  | 360 | 24% |  |  |  | 1100 | O/900 | 1250 | 1100 | 1200 |  | 1.9(-5)
20:00 | 850 |  |  |  | 925 |  |  |  |  | З | 1250/О |  | 1200/О |  | 1.1(-5)
20:30 | 55%,888 |  |  |  | 926 |  |  |  | 1100/О |  | З | 1100/О | З |  | 1.2(-5)
21:00 | 893 |  |  |  | 924 | O |  |  | З |  |  | З |  |  | 4(-6)
21:35 | [5 empty] | З | [7 empty] | PC11-01-02-01 | 2.8(-5)
11.04.11 | Калибровочный образец K4
9:00 | ↑
9:30 | 36%, 644 |  | 560 | 350 | 10% | 250 |  |  | ↑ |  |  | ↑ |  | сошёл
9:32 | 38%
9:40 | ↓35%, 685 | [10 empty] | 1040 |  | Ga7(1040)=0,88 (3.5)
Ga7(1040)=0,89 (3.5)
Ga7(1042)=0,92 (3.5)
Al6(1164)=0.23 (3.5)
Al6(1163)=0.24 (3.5)
Ga4(1074)=0.91 (3.5)
Al6(1161)=0.24 (3.5)
Ga7(1047)=1,01 (3.5)
Al6(1159)=0.24 (3.5)
Ga7(1031)=0,75 (3.5)
Al6(1157)=0.23 (3.5)
Ga4(1077)=0.98 (3.5)
Ga7(1033)=0,78 (3.5)
Al6(1155)=0.22 (3.5)
Ga4(1079)=1.02 (3.5)
Ga7(1000)=0,41-0.42 (3.5)
Al6(1180)=0.36 (3.5)
Ga7(980)=0,27 (3.5) ?
Al6(1200)=0.51-0.52 (3.5)
Ga7(990)=0,32 (3.5)
Al6(1220)=0.74 (3.5)
Ga7(987)=0,32 (3.5)
Al6(1218)=0.69-0.70 (3.5)
Ga7(985)=0,28 (3.5)
Ga4(1079)=1.03-1.04 (3.5)
Ga7(1047)=1,05 (3.5)
Ga7(1046)=1,00 (3.5)
Ga7(1046)=0.97 (3.3)
B5/C9910-28 2'' пустой на Холл 12 мкм
18:24 | ↑ | [12 empty] | сошёл медленно, не факт, что правильно.
18:56 | 42%, 655 | 540→580 |  | 350 | 10% | 250 | [5 empty] | ↑ |  | сошёл, откалиброван
19:06 | 45%
19:16 | 627.4% | 555 | 553 |  |  | 235 | [5 empty] | 1047/О |  |  | 15
19:25 | 624 |  | 554 | [10 empty] | луч 15kV, I=1.35A | 12
21:12 | 625 |  | 553 | [11 empty] | 12